## Tabelle1
Metrische Schrauben ISO - Grenzzugkräfte [kN] nach EN 1993-1-8
Formular EC3-Grenzzugkräfte_10-01-20.xls
Spannungsquerschnitte aus Tabellenbuch Metallbautechnik
Festigkeits-klasse | Streck-grenze fy,b,k [N/mm2] | Zugfestig-keit fu,b,k [N/mm2]
4.6/4.8 | 240 | 400 |  | A,sp * fu,b,k * k2 / gamma,M2
5.6/5.8 | 300 | 500 |  |  |  |  | k2 = | 0.9
6.8 | 480 | 600 |  |  |  |  | für Senkschrauben k2 = | 0.63
8.8 | 640 | 800
10.9 | 900 | 1000
|  |  |  | sonst. Schrauben |  |  |  |  | Senkschrauben
Nennweite M [mm] | Schaft- querschnitt A,sch [mm2] | Spannungs- querschnitt A,sp [mm2] | A,sp/A,sch | 4.6/4.8 | 5.6/5.8 | 6.8 | 8.8 | 10.9 | 4.6/4.8 | 5.6/5.8 | 6.8 | 8.8 | 10.9
4 | 12.56637 | 8.78 | 69.87% | 2.52864 | 3.1608 | 3.79296 | 5.05728 | 6.3216 | 1.770048 | 2.21256 | 2.655072 | 3.540096 | 4.42512
5 | 19.63495 | 14.2 | 72.32% | 4.0896 | 5.112 | 6.1344 | 8.1792 | 10.224 | 2.86272 | 3.5784 | 4.29408 | 5.72544 | 7.1568
6 | 28.27433 | 20.1 | 71.09% | 5.7888 | 7.236 | 8.6832 | 11.5776 | 14.472 | 4.05216 | 5.0652 | 6.07824 | 8.10432 | 10.1304
8 | 50.26548 | 36.6 | 72.81% | 10.5408 | 13.176 | 15.8112 | 21.0816 | 26.352 | 7.37856 | 9.2232 | 11.06784 | 14.75712 | 18.4464
10 | 78.53982 | 58 | 73.85% | 16.704 | 20.88 | 25.056 | 33.408 | 41.76 | 11.6928 | 14.616 | 17.5392 | 23.3856 | 29.232
12 | 113.0973 | 84.3 | 74.54% | 24.2784 | 30.348 | 36.4176 | 48.5568 | 60.696 | 16.99488 | 21.2436 | 25.49232 | 33.98976 | 42.4872
16 | 201.0619 | 157 | 78.09% | 45.216 | 56.52 | 67.824 | 90.432 | 113.04 | 31.6512 | 39.564 | 47.4768 | 63.3024 | 79.128
20 | 314.1593 | 245 | 77.99% | 70.56 | 88.2 | 105.84 | 141.12 | 176.4 | 49.392 | 61.74 | 74.088 | 98.784 | 123.48
22 | 380.1327 | 303 | 79.71% | 87.264 | 109.08 | 130.896 | 174.528 | 218.16 | 61.0848 | 76.356 | 91.6272 | 122.1696 | 152.712
24 | 452.3893 | 353 | 78.03% | 101.664 | 127.08 | 152.496 | 203.328 | 254.16 | 71.1648 | 88.956 | 106.7472 | 142.3296 | 177.912
27 | 572.5553 | 459 | 80.17% | 132.192 | 165.24 | 198.288 | 264.384 | 330.48 | 92.5344 | 115.668 | 138.8016 | 185.0688 | 231.336
30 | 706.8583 | 561 | 79.37% | 161.568 | 201.96 | 242.352 | 323.136 | 403.92 | 113.0976 | 141.372 | 169.6464 | 226.1952 | 282.744
36 | 1017.876 | 817 | 80.27% | 235.296 | 294.12 | 352.944 | 470.592 | 588.24 | 164.7072 | 205.884 | 247.0608 | 329.4144 | 411.768
42 | 1385.442 | 1121 | 80.91% | 322.848 | 403.56 | 484.272 | 645.696 | 807.12 | 225.9936 | 282.492 | 338.9904 | 451.9872 | 564.984
48 | 1809.557 | 1473 | 81.4% | 424.224 | 530.28 | 636.336 | 848.448 | 1060.56 | 296.9568 | 371.196 | 445.4352 | 593.9136 | 742.392