## Tabelle1
Metrische Schrauben ISO - Grenzzugkräfte [kN] nach DIN 18800 Teil 1
Formular Grenzzugkräfte_05-10-02.xls
Spannungsquerschnitte aus Tabellenbuch Metallbautechnik
Festigkeits-klasse | Streck-grenze fy,b,k [N/mm2] | Zugfestig-keit fu,b,k [N/mm2] |  | Minimum aus
4.6 | 240 | 400 |  | A,sch * fy,b,k / (1,1 * gamma,M)
5.6 | 300 | 500 |  | A,sp * fu,b,k / (1,25 * gamma,M)
8.8 | 640 | 800 |  | bei Gewindeschrauben nur A,sp verwenden
10.9 | 900 | 1000
|  |  |  | Schaftschrauben |  |  |  | Gewindeschrauben
Nennweite M [mm] | Schaft- querschnitt A,sch [mm2] | Spannungs- querschnitt A,sp [mm2] | A,sp/A,sch | 4.6 | 5.6 | 8.8 | 10.9 | 4.6 | 5.6 | 8.8 | 10.9
4 | 12.56637 | 8.78 | 69.87% | 2.492503 | 3.115629 | 5.108364 | 6.385455 | 1.741488 | 2.17686 | 4.643967 | 6.385455
5 | 19.63495 | 14.2 | 72.32% | 3.894536 | 4.86817 | 8.261818 | 10.32727 | 2.816529 | 3.520661 | 7.510744 | 10.32727
6 | 28.27433 | 20.1 | 71.09% | 5.608132 | 7.010165 | 11.69455 | 14.61818 | 3.986777 | 4.983471 | 10.6314 | 14.61818
8 | 50.26548 | 36.6 | 72.81% | 9.970013 | 12.46252 | 21.29455 | 26.61818 | 7.259504 | 9.07438 | 19.35868 | 26.61818
10 | 78.53982 | 58 | 73.85% | 15.57815 | 19.47268 | 33.74545 | 42.18182 | 11.50413 | 14.38017 | 30.67769 | 42.18182
12 | 113.0973 | 84.3 | 74.54% | 22.43253 | 28.04066 | 49.04727 | 61.30909 | 16.72066 | 20.90083 | 44.58843 | 61.30909
16 | 201.0619 | 157 | 78.09% | 39.88005 | 49.85007 | 91.34545 | 114.1818 | 31.1405 | 38.92562 | 83.04132 | 114.1818
20 | 314.1593 | 245 | 77.99% | 62.31258 | 77.89073 | 142.5455 | 178.1818 | 48.59504 | 60.7438 | 129.5868 | 178.1818
22 | 380.1327 | 303 | 79.71% | 75.39822 | 94.24778 | 176.2909 | 220.3636 | 60.09917 | 75.12397 | 160.2645 | 220.3636
24 | 452.3893 | 353 | 78.03% | 89.73012 | 112.1626 | 205.3818 | 256.7273 | 70.01653 | 87.52066 | 186.7107 | 256.7273
27 | 572.5553 | 459 | 80.17% | 113.5647 | 141.9558 | 267.0545 | 333.8182 | 91.04132 | 113.8017 | 242.7769 | 333.8182
30 | 706.8583 | 561 | 79.37% | 140.2033 | 175.2541 | 326.4 | 408 | 111.2727 | 139.0909 | 296.7273 | 408
36 | 1017.876 | 817 | 80.27% | 201.8928 | 252.366 | 475.3455 | 594.1818 | 162.0496 | 202.562 | 432.1322 | 594.1818
42 | 1385.442 | 1121 | 80.91% | 274.7985 | 343.4981 | 652.2182 | 815.2727 | 222.3471 | 277.9339 | 592.9256 | 815.2727
48 | 1809.557 | 1473 | 81.4% | 358.9205 | 448.6506 | 857.0182 | 1071.273 | 292.1653 | 365.2066 | 779.1074 | 1071.273